## Foglio1
resistenza media a cls | fcm | 20 | MPa
lunghezza di inghisaggio | Li | 150 | mm
area del fiocco | A | 25.77 | mm²
lunghezza sfiocco | Ls | 150 | mm
angolo sfiocco in gradi | α | 60 | °
resistenza a taglio della resina | Vr | 6 | Mpa
ffu fibre del fiocco | ffu | 4410 | MPa
fiocchi piegati |  | 0 | 1=sì;0=no
fi foro - fi tessuto |  | 4
fattore di conversione ambientale | ηa | 0.85
coefficiente parziale del fiocco | γ | 1.1
fi tessuto | Φt | 5.728122 | mm
diametro foro | do | 10 | mm
per Vfr | k1 | 3.1
par Ncb | k2 | 9.07
Tranciamento fibre del fiocco | Vfr | 58078.97 | N
Distacco del cono | Ncc | 79529.32 | N
Mista cono-aderenza cls | Ncb | 42741.37 | N
Sfilamento | Npo | 87000 | N
Delaminazione | Nsd | 24740.04 | N
| Nmin | 24740.04 | N
| Nr | 22490.95 | N